## 1
PLANILLA DE DATOS GARANTIZADOS
Referencias
RIEL DE BARRA 1 3/4'' x 1 3/4'' |  |  |  |  | Código SIE
[5 empty] | Código SAP | 1004050
[5 empty] | Elaborado | Normas Técnicas
[5 empty] | Versión | 1
[5 empty] | Fecha de Creación | 2015-01-29
[5 empty] | Fecha Actualización | 2019-01-14
[5 empty] | Fecha de Verificación | 2019-01-14
ÍTEM | DATOS | UNIDAD | PEDIDO | OFRECIDO |  | COMENTARIO
0 | Numero de Proceso | …. | (*)
1 | Empresa proveedora | …. | (*)
2 | Fabricante | …. | (*)
3 | Marca | …. | (*)
4 | Modelo | …. | (*)
5 | País de procedencia | …. | (*)
6 | Norma de fabricación y de ensayos | …. | ASTM A123M
7 | Características constructivas | ….
7.1 | Material | …. | Acero
7.2 | Tratamiento | …. | Galvanizado por inmersión en caliente
7.3 | Espesor mínimo de galvanizado | µm | ≥ 55
8 | Características dimensionales | ….
8.1 | Longitud total | mm(pulg) | 3048 (10'')
8.2 | Ancho | mm(pulg) | 44.45 (1 3/4'')
8.3 | Altura | mm(pulg) | 44.45 (1 3/4'')
8.4 | Espesor del material | mm(pulg) | 1.58 (1/16'')
9 | Presentación de muestra | …. | No
10 | Garantía | Años | 1
* A indicar por el oferente
Fecha de Licitación:
Fecha de la oferta
| Nombre y firma del oferente |  |  |  | Sello
COMENTARIOS:
1- Este material cumplirá con todas las indicaciones detalladas en la especificación técnica correspondiente.
2- En caso de haber una solicitud adicional por parte de la Distribuidora o que el Fabricante entienda deba entregar información adicional, para la correcta evaluación de la propuesta, se deberá hacer por escrito y ser anexado a esta tabla de Datos Garantizados.
DETALLES DE EMBALAJE
DESCRIPCION:
Se requiere que los materiales sean embalados en cajas que permitan su organización, resguardo, identificación y protección de acuerdo a las características requeridas por Edesur en termino de tamaño, ergonomía y calidad del empaquetado, las cuales deben ajustarse a la unidad de carga distribución y almacenamiento.
Todos los empaques para entrega de materiales adquiridos por EDESUR Dominicana, cumplirán y se ajustaran al cumplimiento de las normativas ISO 3394, ISO 780, ISO 7000, Norma NIMF Nº15 -2003, para el embalaje y medidas fitosanitarias internacionales, referentes al manejo de cargas.
Requerimientos:
1. Las paletas o plataformas que sean embalados los materiales deben ser resistentes las
manipulaciones , transporte, apilado y almacenamiento.
2. Las paleta o plataforma su dimensiones es ajustada al tamaño de la unidad de carga.
3. Los atados no pueden exceder las diez (10) unidades
4. Los Materiales deben llegar sujetados con flejes metálicos sobre paletas o plataformas.
Uso: |  |  |  | Comentarios:
Almacenaje de materiales |  |  |  | Estas imágenes son para fines de ilustración