## PC-14B
PLANILLA DE DATOS GARANTIZADOS
Referencia
POSTE DE HORMIGON 5kN 12m |  |  |  |  | Código SIE
[5 empty] | Código SAP | 1003237
[5 empty] | Elaborado | Normas Técnicas
[5 empty] | Versión | 2
[5 empty] | Fecha de Creación | 2014-02-26
[5 empty] | Fecha Actualización | 2022-11-01
[5 empty] | Fecha de Verificación | 2022-11-01
ÍTEM | DATOS | UNIDAD | PEDIDO | OFRECIDO |  | COMENTARIO
1 | Número de Proceso | …. | (*)
2 | Empresa Proveedora | …. | (*)
3 | Fabricante | …. | (*)
4 | Marca | …. | (*)
5 | Modelo | …. | (*)
6 | País de origen | …. | (*)
7 | Norma de fabricación y de ensayos | …. | ASTM, ACI, ASCE
8 | Forma de la sección transversal | …. | Cuadrada
9 | Material | …. | Hormigón pretensado
10 | Características Mecánicas
10.1 | Carga de trabajo | kN | 5
10.2 | Carga mínima de ruptura | kN | 10
10.3 | Resistencia mínima del concreto a compresión (f'c) | kg/cm² | ≥ 400
10.4 | Certificado de ensayos de Hormigón | ….. | Si
11 | Características Dimensionales
11.1 | Longitud total | m | 12
11.2 | Lado de la cima | mm | 195**
11.3 | Lado de la base | mm | 375**
11.4 | Peso aproximado | kg | (*)
11.5 | Pendiente | mm/m | 15
12 | Otras Características
12.1 | Color de la cima (cabeza) | …. | Azul
13 | Puesta a Tierra
13.1 | Diámetro tubo | mm | 12.7
13.2 | Material | …. | PVC o Similar
13.3 | Ensayo de resistencia a la compresión del hormigón
13.4 | Certificado de ensayos del Hormigón ( pruebas de la Probeta) de acuerdo ASTM C143, ASTM C172 ASTM C39, ASTM C31 por un laboratorio Independiente, | …. | Requerimiento Obligatorio
14 | Presentación de muestra | …. | No
15 | Garantía | Años | ≥5
(*) A indicar por el oferente
** Se permitirá una tolerancia de ± 5 mm
Fecha de Licitación:
……………………………………………………
Fecha de la oferta
| …………………………………………………… |  |  |  | ………………………………
| Nombre y firma del oferente |  |  |  |  | Sello
COMENTARIOS:
1- Este material cumplirá con todas las indicaciones detalladas en la especificación técnica correspondiente.
2- En caso de haber una solicitud adicional por parte de la Distribuidora o que el Fabricante entienda deba entregar información adicional, para la correcta evaluación de la propuesta, se deberá hacer por escrito y ser anexado a esta tabla de Datos Garantizados.
3- El plan de agujeros será entregado junto a la orden de compras de la distribuidora.