## 0
PLANILLA DE DATOS GARANTIZADOS
Referencias
SOPORTE HORQUILLA TIPO V PARA AISLADOR CARRETE ANSI 53-2B |  |  |  |  | Código SIE
[5 empty] | Código SAP | 1012168
[5 empty] | Elaborado | Normas Técnica
[5 empty] | Versión | 1
[5 empty] | Fecha de Creación | 2012-05-25
[5 empty] | Fecha Actualización | 2018-07-02
[5 empty] | Fecha de Verificación | 2018-07-02
ÍTEM | DATOS | UNIDAD | PEDIDO | OFRECIDO |  | COMENTARIO
1 | Empresa proveedora | …. | (*)
2 | Fabricante | …. | (*)
3 | Modelo | …. | (*)
4 | País de origen | …. | (*)
5 | Norma de fabricación y ensayos | …. | ASTM 123 - 78
6 | Material | …. | Acero
7 | Tratamiento | …. | Galvanizado por inmersión en caliente
7.1 | Espesor de zinc | µm | ≥85
7.2 | Espesor de zinc | g/m² | 500
8 | Dimensiones barra | Pulg. | 3 5/8" x 1 7/32'' X 7/32''
8.1 | Profundidad | Pulg. | 6.25
8.2 | Diámetro orificio | Pulg. | 11/16"
8.3 | Diámetro pasador | Pulg. | 5/8"
8.4 | Tamaño del aislador | …. | ANSI 53 - 2
9 | Peso | Lbs./100 Piezas | 192
10 | Garantia | años | 1
9 | Presentacion de muestra | …. | si
(*) A indicar por el oferente
Fecha de Licitación:
……………………………………………………
Fecha de la oferta
| ………………………………………………… |  |  |  | …………………………………
| Nombre y firma del oferente |  |  |  | sello
COMENTARIOS:
1- Este material cumplirá con todas las indicaciones detalladas en la especificación técnica correspondiente.
2- En caso de haber una solicitud adicional por parte de la Distribuidora o que el Fabricante entienda deba entregar información adicional, para la correcta evaluación de la propuesta, se deberá hacer por escrito y ser anexado a esta tabla de Datos Garantizados.