## 0
PLANILLA DE DATOS GARANTIZADOS
Referencias
FUNDENTE P/SOLD. EXOTERMICA |  |  |  |  | Código SIE
[5 empty] | Código SAP | 1003984
[5 empty] | Elaborado | Normas Técnica
[5 empty] | Versión | 1
[5 empty] | Fecha de Creación | 2012-05-25
[5 empty] | Fecha Actualización | 2022-09-07
[5 empty] | Fecha de Verificación | 2022-09-07
ÍTEM | DATOS | UNIDAD | PEDIDO | OFRECIDO |  | COMENTARIO
0 | Proceso | ….
1 | Empresa proveedora | …. | (*)
2 | Fabricante | …. | (*)
3 | Marca | …. | (*)
4 | Modelo | …. | (*)
5 | País de origen | …. | (*)
6 | Normas | …. | IEEE, STD
7 | Características | ….
7.1 | Material de fabricación | …. | Oxido de cobre, Aluminio, Fluorita, Calcio de silicio, Estaño
7.2 | Propiedades físicas | ….
7.3 | Solubilidad en agua | …. | Insoluble
8 | Aspecto | …. | Cristales negros y plata
8.1 | Características técnicas | ….
8.2 | Densidad aproximada | …. | 8.9
8.3 | Temperatura de reacción | …. | Próximo a 2000º C
8.4 | Punto de fusión | …. | 1093º C
8.5 | Formula de reacción | …. | 3Cu2O+2AL6Cu+Al203
8.6 | Temperatura de reacción | ….
8.7 | Compuesto | …. | A partir de 900º C polvo de ignición a partir 450º C
8.8 | Clasificación | …. | Clase 4 – solido inflamable material no explosivo
8.9 | Tamaño por unidad | g | 200
9 | Almacenamiento | …. | Lugar seco, temperatura ambiente
9.1 | Vida útil | …. | Dos años en condiciones apropiadas de almacenamiento
9.2 | Envase para uso | …. | Recipientes plástico de 200 g
9.3 | Fundente de soldadura | …. | Una mezcla de óxido de cobre y aluminio, se envasa en individuales cartuchos de plástico resistente a la humedad. Cada cartucho contiene una pequeña cantidad de material de partida en la parte inferior, separado del metal de soldadura en la parte superior. Un disco de metal se incluye para cada conexión.
10 | Certificación cULus |  | Requerido
11 | Certificado ISO 9000 (vigente y verificable) |  | Requerido
12 | Presentación de muestra | …. | Si
13 | Garantía | Años | 1
Fecha de Licitación:
……………………………………………………
Fecha de la oferta
| ………………………………………………… |  |  |  | …………………………………
| Nombre y firma del oferente |  |  |  | sello
COMENTARIOS:
1- Este material cumplirá con todas las indicaciones detalladas en la especificación técnica correspondiente.
2- En caso de haber una solicitud adicional por parte de la Distribuidora o que el Fabricante entienda deba entregar información adicional, para la correcta evaluación de la propuesta, se deberá hacer por escrito y ser anexado a esta tabla de Datos Garantizados.