## 0
PLANILLA DE DATOS GARANTIZADOS
Referencias
PLETINA DE COBRE 80 mm X 10 mm X 6096 mm |  |  |  |  | Código SIE
[5 empty] | Código SAP | 1003697
[5 empty] | Elaborado | Normas Técnica
[5 empty] | Versión | 2
[5 empty] | Fecha de Creación | 2012-05-25
[5 empty] | Fecha Actualización | 2024-12-23
[5 empty] | Fecha de Verificación | 2024-12-23
ÍTEM | DATOS | UNIDAD | PEDIDO | OFRECIDO |  | COMENTARIO
0 | Numero de Proceso | …. | (*)
1 | Empresa proveedora | …. | (*)
2 | Fabricante | …. | (*)
3 | Marca | …. | (*)
4 | Modelo | …. | (*)
5 | País de origen | …. | (*)
6 | Normas | …. | ASTM B-187; DIN 43671
7 | Características constructivas: | ….
7.1 | Material: | CU | Cobre
7.2 | Densidad el cobre | g/m³ a 20ºC | 8.96
7.3 | Pureza del cobre | % | 99.99
8 | Características Dimensionales: | ….
8.1 | Ancho (mm): | mm | 80
8.2 | Espesor (mm): | mm | 10
8.3 | Longitud total (mm): | mm | 6096
8.4 | Ampacidad | A | 1400
9 | Certificado ISO 9001 (vigente y verificable) | …. | obligatorio
10 | Presentacion de muestra | …. | No
11 | Ensayo de ampacidad | …. | Requerido
12 | Garantia | años | 1
Fecha de Licitación:
……………………………………………………
Fecha de la oferta
| ………………………………………………… |  |  |  | …………………………………
| Nombre y firma del oferente |  |  |  | sello
COMENTARIOS:
1- Este material cumplirá con todas las indicaciones detalladas en la especificación técnica correspondiente.
2- En caso de haber una solicitud adicional por parte de la Distribuidora o que el Fabricante entienda deba entregar información adicional, para la correcta evaluación de la propuesta, se deberá hacer por escrito y ser anexado a esta tabla de Datos Garantizados.